## SPC review-7月 (hidden)
[6 empty] | 規格管制 | [9 empty] | 製程性能指標
| 管制類別 | 製程線別 | Chart No | Chart Name | 管制圖種類 | 當月資料筆數 (7/1~7/31) | USL | LSL | UCL | LCL | 管制界線計算方式 | OOS件數 | % OOS | OOC件數 | % OOC | Ca | Cp | Cpk | 上期Cpk | Cpk變化 (本期-上期) | 工程負責人 | 備註
1 | 製程管制 | PT1 | P-001 | 咬蝕量_PT-01_Top | XBAR-S | 19 | 0.4 | 0.2 |  |  | Sigma Method | 0 | 0% |  |  | -0.2816 | 0.6123 | 0.4399 | 0.4002 | 0.0397 | 張秉祥
2 | 製程管制 | PT1 | P-002 | 咬蝕量_PT-01_Bottom | XBAR-S | 19 | 0.4 | 0.2 |  |  | Sigma Method | 0 | 0% |  |  | -0.2362 | 0.5009 | 0.3826 | 0.3435 | 0.0391 | 張秉祥
3 | 製程管制 | QE1 | P-003 | 咬蝕量_QE-01_Top | XBAR-S | 15 | 1.28 | 0.86 |  |  | MR Method | 5 | 33.33% |  |  | 0.8128 | 0.3278 | 0.0614 | -0.475 | 0.5364 | 林昆叡 | 7/9變更規格;資料:7/9~7/31
4 | 製程管制 | QE1 | P-004 | 咬蝕量_QE-01_Bottom | XBAR-S | 15 | 1.28 | 0.86 |  |  | MR Method | 3 | 20% |  |  | -0.5176 | 0.5518 | 0.2662 | -1.2558 | 1.522 | 林昆叡 | 7/9變更規格;資料:7/9~7/31
5 | 製程管制 | QE2 | P-005 | 咬蝕量_QE-02_Top | XBAR-S | 16 | 1.61 | 1.13 |  |  | MR Method | 2 | 12.5% |  |  | 0.34 | 0.34 | 0.22 | 0.06 | 0.16 | 林昆叡 | 7/9變更規格;資料:7/9~7/31
6 | 製程管制 | QE2 | P-006 | 咬蝕量_QE-02_Bottom | XBAR-S | 16 | 1.61 | 1.13 |  |  | MR Method | 4 | 25% |  |  | -0.56 | 0.57 | 0.25 | -0.34 | 0.59 | 林昆叡 | 7/9變更規格;資料:7/9~7/31
7 | 製程管制 | PT1 | P-007 | 咬蝕速率_PT-01 | IX-MR | 19 | 0.67 | 0.37 |  |  | MR Method | 1 | 5.263% |  |  | -0.24 | 0.71 | 0.54 | 0.37 | 0.17 | 張秉祥
8 | 製程管制 | QE1 | P-008 | 咬蝕速率_QE-01 | IX-MR | 15 | 0.92 | 0.62 |  |  | MR Method | 3 | 20% |  |  | 0.16 | 0.48 | 0.41 | 0.06 | 0.35 | 林昆叡 | 7/9變更規格;資料:7/9~7/31
9 | 製程管制 | QE2 | P-009 | 咬蝕速率_QE-02 | IX-MR | 16 | 1.05 | 0.75 |  |  | MR Method | 0 | 0% |  |  | -0.05 | 0.7 | 0.67 | -0.04 | 0.71 | 林昆叡 | 7/9變更規格;資料:7/9~7/31
10 | 製程管制 | PT2 | P-010 | 咬蝕量_PT-02_Top | XBAR-S | 20 | 0.4 | 0.2 |  |  | Sigma Method | 2 | 10% |  |  | -0.1826 | 0.4357 | 0.3561 | 0.3645 | -0.0084 | 張秉祥
11 | 製程管制 | PT2 | P-011 | 咬蝕量_PT-02_Bottom | XBAR-S | 20 | 0.4 | 0.2 |  |  | Sigma Method | 3 | 15% |  |  | -0.2266 | 0.456 | 0.3527 | 0.4125 | -0.0598 | 張秉祥
12 | 製程管制 | PT2 | P-012 | 咬蝕速率_PT-012 | IX-MR | 20 | 0.56 | 0.36 |  |  | MR Method | 4 | 20% |  |  | -0.305 | 0.3412 | 0.2372 | 0.3342 | -0.097 | 張秉祥
13 | 藥液趨勢監控 | CN | Trend chart-CHEM-001 | 清洗線(CN)-鹼洗一-硫酸 | IX-MR | 3 | 60 | 30 | - | - | - | 0 | 0% |  |  | - | - | - | - | - | 謝清文
14 | 藥液趨勢監控 | CN | CHEM-0001 | 清洗線(CN)-鹼洗一-SPS | IX-MR | 3 | 50 | 30 |  |  | Sigma Method | 0 | 0% |  |  | - | - | - | - | - | 謝清文
15 | 藥液趨勢監控 | CN | Trend chart-CHEM-002 | 清洗線(CN)-鹼洗二-硫酸 | IX-MR | 3 | 60 | 30 | - | - | - | 0 | 0% |  |  | - | - | - | - | - | 謝清文
16 | 藥液趨勢監控 | CN | CHEM-0002 | 清洗線(CN)-鹼洗二-SPS | IX-MR | 3 | 50 | 30 |  |  | Sigma Method | 0 | 0% |  |  | - | - | - | - | - | 謝清文
17 | 藥液管制 | N2 | CHEM-0003 | 化鎳線-N2-表面處理-KOH | IX-MR | 24 | 22 | 18 |  |  | Sigma Method | 0 | 0% |  |  | 0.1025 | 1.095453 | 0.9831688 | 0.9863579 | -0.003189082 | 謝清文
18 | 藥液趨勢監控 | N2 | CHEM-0004 | 化鎳線-N2-表面處理-IPA | IX-MR | 0 | 9 | 7 |  |  | Sigma Method | 0 | #DIV/0! |  |  | - | - | - | - | - | 謝清文
19 | 藥液趨勢監控 | N2 | CHEM-0005 | 化鎳線-N2-表面處理-pH | IX-MR | 0 | 13.8 | 12.8 |  |  | Sigma Method | 0 | #DIV/0! |  |  | - | - | - | - | - | 謝清文
20 | 藥液管制 | N2 | CHEM-0006 | 化鎳線-N2-電荷調整-P200 | IX-MR | 24 | 165 | 135 |  |  | Sigma Method | 2 | 8.333% |  |  | 0.4309167 | 0.8220214 | 0.4677987 | 0.4488616 | 0.01893713 | 謝清文
21 | 藥液趨勢監控 | N2 | CHEM-0007 | 化鎳線-N2-電荷調整-pH | IX-MR | 24 | 11 | 9.5 |  |  | Sigma Method | 0 | 0% |  |  | - | - | - | - | - | 謝清文
22 | 藥液管制 | N2 | CHEM-0008 | 化鎳線-N2-預浸-P300 | IX-MR | 24 | 280 | 240 |  |  | Sigma Method | 0 | 0% |  |  | -0.0893125 | 1.208476 | 1.100544 | 0.8520864 | #REF! | 謝清文
23 | 藥液趨勢監控 | N2 | CHEM-0009 | 化鎳線-N2-催化-P400 | IX-MR | 24 | - | 30 |  |  | Sigma Method | 0 | 0% |  |  | - | - | - | - | - | 謝清文
24 | 藥液管制 | N2 | Trend chart-CHEM-003 | 化鎳線-N2-催化-SnCl2 | IX-MR | 23 | 25 | 5 | - | - | - | 0 | 0% |  |  | -0.3906522 | 1.675489 | 1.020955 | - | NA | 謝清文 | 趨勢圖變更為管制圖管制
25 | 藥液管制 | N2 | CHEM-0010 | 化鎳線-N2-促進-P500A | IX-MR | 23 | 110 | 90 |  |  | Sigma Method | 0 | 0% |  |  | 0.106913 | 2.696107 | 2.407858 | 1.142027 | #REF! | 謝清文
26 | 藥液趨勢監控 | N2 | CHEM-0011 | 化鎳線-N2-促進-SnCl2 | IX-MR | 22 | 0.3 | - |  |  | Sigma Method | 0 | 0% |  |  | - | - | - | - | - | 謝清文
27 | 藥液管制 | N2 | CHEM-0012 | 化鎳線-N2-化鎳-Ni | IX-MR | 25 | 5 | 4.6 |  |  | Sigma Method | 0 | 0% |  |  | -0.148 | 0.790965 | 0.6739022 | 0.4619293 | #REF! | 謝清文
28 | 藥液管制 | N2 | Trend chart-CHEM-004 | 化鎳線-N2-化鎳-Na3PO3 | IX-MR | 1 | 20 | 17 | - | - | - | 0 | 0% |  |  | - | - | - | - | NA | 謝清文 | 趨勢圖變更為管制圖管制
29 | 藥液趨勢監控 | N2 | Trend chart-CHEM-005 | 化鎳線-N2-化鎳-Na2HPO2 | IX-MR | 0 | 100 | 0 | - | - | - | 0 | #DIV/0! |  |  | - | - | - | - | - | 謝清文
30 | 藥液管制 | N2 | CHEM-0013 | 化鎳線-N2-化鎳-pH | IX-MR | 25 | 8.7 | 8.3 |  |  | Sigma Method | 0 | 0% |  |  | -0.168 | 0.7816676 | 0.6503474 | 0.7637552 | #REF! | 謝清文
31 | 藥液管制 | C1 | CHEM-0014 | 鍍銅線-C1-銅1-硫酸 | IX-MR | 9 | 205 | 165 |  |  | Sigma Method | 0 | 0% |  |  | 0.0135 | 2.73224 | 2.695355 | 2.164347 | #REF! | 謝清文
32 | 藥液管制 | C1 | CHEM-0015 | 鍍銅線-C1-銅1-CuSO4‧5H2O | IX-MR | 2 | 65 | 45 |  |  | Sigma Method | 0 | 0% |  |  | 0.2145 | 2.392916 | 1.879636 | 3.070347 | #REF! | 謝清文
33 | 藥液管制 | C1 | CHEM-0016 | 鍍銅線-C1-銅1-氯離子 | IX-MR | 9 | 60 | 30 |  |  | Sigma Method | 0 | 0% |  |  | -0.1694074 | 1.425081 | 1.183661 | 1.028223 | #REF! | 謝清文
34 | 藥液管制 | C1 | Trend chart-CHEM-006 | 鍍銅線-C1-銅1-S RF-A | IX-MR | 0 | 20 | 10 | - | - | - | 0 | - |  |  | - | - | - | - | NA | 謝清文 | 趨勢圖變更為管制圖管制
35 | 藥液管制 | C1 | Trend chart-CHEM-007 | 鍍銅線-C1-銅1-S RF-B | IX-MR | 0 | 1.5 | 0.5 | - | - | - | 0 | - |  |  | - | - | - | - | NA | 謝清文 | 趨勢圖變更為管制圖管制
36 | 藥液管制 | C1 | CHEM-0017 | 鍍銅線-C1-銅2-硫酸 | IX-MR | 9 | 170 | 130 |  |  | Sigma Method | 0 | 0% |  |  | 0.1247222 | 1.920378 | 1.680864 | 1.477618 | #REF! | 謝清文
37 | 藥液管制 | C1 | CHEM-0018 | 鍍銅線-C1-銅2-CuSO4‧5H2O | IX-MR | 2 | 130 | 110 |  |  | Sigma Method | 0 | 0% |  |  | -0.0405 | 2.277317 | 2.185085 | 0.5809961 | #REF! | 謝清文
38 | 藥液管制 | C1 | CHEM-0019 | 鍍銅線-C1-銅2-氯離子 | IX-MR | 9 | 60 | 30 |  |  | Sigma Method | 0 | 0% |  |  | -0.1311111 | 1.287249 | 1.118476 | 0.8550219 | #REF! | 謝清文
39 | 藥液管制 | C1 | Trend chart-CHEM-008 | 鍍銅線-C1-銅2-S RF-A | IX-MR | 0 | 20 | 10 | - | - | - | 0 | - |  |  | - | - | - | - | NA | 謝清文 | 趨勢圖變更為管制圖管制
40 | 藥液管制 | C1 | Trend chart-CHEM-009 | 鍍銅線-C1-銅2-S RF-B | IX-MR | 0 | 1.5 | 0.5 | - | - | - | 0 | - |  |  | - | - | - | - | NA | 謝清文 | 趨勢圖變更為管制圖管制
41 | 藥液趨勢監控 | PT1 | CHEM-0020 | 粗化線 (PT)-脫脂-硫酸 | IX-MR | 21 | 4 | 2 |  |  |  |  | 0% |  |  | - | - | - | - | - | 張秉祥
42 | 藥液管制 | PT1 | Trend chart-CHEM-010 | 粗化線 (PT)-粗化-銅離子 | IX-MR | 16 | 42 | - | - | - | - | 0 | 0% |  |  | - | - | 1.145381 | - | NA | 張秉祥 | 趨勢圖變更為管制圖管制
43 | 藥液趨勢監控 | PT1 | Trend chart-CHEM-011 | 粗化線 (PT)-粗化-比重 | IX-MR | 16 | 1.15 | 1.05 | - | - | - | 0 | 0% |  |  | - | - | - | - | - | 張秉祥
44 | 藥液管制 | PT1 | CHEM-0021 | 粗化線 (PT)-鹽酸洗-鹽酸 | IX-MR | 14 | 4 | 2 |  |  | Sigma Method | 0 | 0% |  |  | -0.03214286 | 1.315849 | 1.273554 | 2.450722 | -1.177168 | 張秉祥
45 | 藥液趨勢監控 | PT1 | Trend chart-CHEM-012 | 粗化線 (PT)-鹽酸洗-銅離子 | IX-MR | 14 | 300 | - | - | - | - | 0 | 0% |  |  | - | - | - | - | - | 張秉祥
46 | 藥液趨勢監控 | PT1 | Trend chart-CHEM-013 | 粗化線 (PT)-抗氧化-PH | IX-MR | 21 | - | 5 | - | - | - | 0 | 0% |  |  | - | - | - | - | - | 張秉祥
47 | 藥液管制 | DV1 | CHEM-0022 | 顯影線 (DV)-顯影-碳酸鈉 | IX-MR | 21 | 1.2 | 0.8 |  |  | Sigma Method | 0 | 0% |  |  | 0.3142857 | 1.383665 | 0.9487991 | 2.148231 | -1.199432 | 張秉祥
48 | 藥液趨勢監控 | DV1 | Trend chart-CHEM-014 | 顯影線 (DV)-顯影-PH | IX-MR | 21 | - | 10.7 | - | - | - | 0 | 0% |  |  | - | - | - | - | - | 張秉祥
49 | 藥液管制 | DV1 | CHEM-0024 | 顯影線 (DV)-添加桶-碳酸鈉 | IX-MR | 21 | 1.2 | 0.8 |  |  |  | 0 | 0% |  |  | 0.447619 | 1.897218 | 1.047987 | 1.116634 | -0.06864714 | 張秉祥
50 | 藥液趨勢監控 | DV1 | Trend chart-CHEM-015 | 顯影線 (DV)-添加桶-PH | IX-MR | 21 | - | 11 | - | - | - | 0 | 0% |  |  | - | - | - | - | - | 張秉祥
51 | 藥液管制 | ST1 | CHEM-0025 | 剝膜線 (ST)-剝膜(1)-KOH | IX-MR | 19 | 14 | 10 |  |  |  | 0 | 0% |  |  | -0.1521053 | 1.335552 | 1.132407 | 0.9314825 | 0.2009247 | 林昆叡
52 | 藥液管制 | ST1 | CHEM-0026 | 剝膜線 (ST)-剝膜(2)槽-KOH | IX-MR | 19 | 14 | 10 |  |  |  | 0 | 0% |  |  | -0.01078947 | 1.537585 | 1.520996 | 0.9784832 | 0.5425126 | 林昆叡
53 | 藥液趨勢監控 | ST1 | CHEM-0027 | 剝膜線 (ST)-酸洗-硫酸 | IX-MR | 0 | 6 | 4 |  |  |  | 0 | - |  |  | - | - | - | - | - | 林昆叡
54 | 藥液管制 | ST1 | CHEM-0041 | 剝膜線 (ST)-添加桶-KOH | IX-MR | 19 | 14 | 10 |  |  |  | 0 | 0% |  |  | 0.3565789 | 1.273574 | 0.8194443 | 0.8326436 | -0.0131993 | 林昆叡
55 | 藥液管制 | QE1 | CHEM-0028 | 快蝕線 (QE)-蝕刻-硫酸 | IX-MR | 15 | 9 | 5 |  |  |  | 0 | 0% |  |  | 0.6643333 | 1.703106 | 0.5716758 | 2.411709 | -1.840033 | 林昆叡 | 7/9變更規格;資料:7/9~7/31
56 | 藥液管制 | QE1 | Trend chart-CHEM-016 | 快蝕線 (QE)-蝕刻-銅離子 | IX-MR | 21 | 35 | 10 | - | - | - | 0 | 0% |  |  | -0.1287238 | 9.277395 | 8.083174 | - | NA | 林昆叡 | 趨勢圖變更為管制圖管制
57 | 藥液管制 | QE1 | Trend chart-CHEM-017 | 快蝕線 (QE)-蝕刻-雙氧水 | IX-MR | 21 | 7.5 | 4.5 | - | - | - | 0 | 0% |  |  | -0.07269841 | 0.896655 | 0.8314696 | - | NA | 林昆叡 | 趨勢圖變更為管制圖管制
58 | 藥液趨勢監控 | QE1 | CHEM-0029 | 快蝕線 (QE)-酸洗-硫酸 | IX-MR | 21 | 6 | 4 |  |  |  | 0 | 0% |  |  | - | - | - | - | - | 林昆叡
59 | 藥液趨勢監控 | QE1 | Trend chart-CHEM-018 | 快蝕線 (QE)-抗氧化-PH | IX-MR | 21 | - | 5 | - | - | - | 0 | 0% |  |  | - | - | - | - | - | 林昆叡
60 | 藥液管制 | DP | CHEM-0030 | 除鈀線(DP)-PARRADELETE | IX-MR | 19 | 400 | 150 |  |  | Sigma Method | 0 | 0% |  |  | -0.2344 | 3.623279 | 2.773982 | 3.934662 | -1.160679 | 范士誠
61 | 藥液管制 | DP | CHEM-0031 | 除鈀線(DP)-SPS | IX-MR | 19 | 0.8 | 0.3 |  |  |  | 0 | 0% |  |  | -0.4610526 | 0.6139026 | 0.3308612 | 0.63029 | -0.2994288 | 范士誠
62 | 藥液管制 | DP | CHEM-0032 | 除鈀線(DP)-PH | IX-MR | 19 | 10.2 | 9.8 |  |  |  | 0 | 0% |  |  | -0.3789474 | 1.469176 | 0.9124355 | 0.7853495 | 0.127086 | 范士誠
63 | 藥液管制 | DP | CHEM-0033 | 除鈀線(DP)-清潔-PARRARINSE | IX-MR | 19 | 120 | 80 |  |  |  | 0 | 0% |  |  | -0.1759211 | 2.0178 | 1.662826 | 0.8371922 | 0.825634 | 范士誠
64 | 藥液趨勢監控 | DP | CHEM-0034 | 除鈀線(DP)-酸洗-硫酸 | IX-MR | 19 | 6 | 4 |  |  |  | 0 | 0% |  |  | - | - | - | - | - | 范士誠
65 | 藥液趨勢監控 | DP | Trend chart-CHEM-019 | 除鈀線(DP)-抗氧化-PH | IX-MR | 19 | - | 5 | - | - | - | 0 | 0% |  |  | - | - | - | - | - | 范士誠
66 | 藥液趨勢監控 | C3 | CHEM-0036 | 鍍銅線 (CP)-清潔槽-硫酸 | IX-MR | 6 | 25 | 15 |  |  | Sigma Method | 0 | 0% |  |  | - | - | - | - | - | 陳元凱
67 | 藥液趨勢監控 | C3 | CHEM-0037 | 鍍銅線 (CP)-酸浸槽-硫酸 | IX-MR | 6 | 8 | 4 |  |  |  | 0 | 0% |  |  | - | - | - | - | - | 陳元凱
68 | 藥液管制 | C3 | CHEM-0038 | 鍍銅線 (CP)-鍍銅槽-硫酸 | IX-MR | 6 | 200 | 160 |  |  |  | 0 | 0% |  |  | 0.01958333 | 2.16224 | 2.119897 | 1.782709 | 0.3371877 | 陳元凱
69 | 藥液管制 | C3 | CHEM-0039 | 鍍銅線 (CP)-鍍銅槽-硫酸銅 | IX-MR | 6 | 115 | 85 |  |  |  | 0 | 0% |  |  | -0.3401111 | 1.282231 | 0.84613 | 0.4440455 | 0.4020844 | 陳元凱
70 | 藥液管制 | C3 | CHEM-0040 | 鍍銅線 (CP)-鍍銅槽-氯離子 | IX-MR | 6 | 60 | 40 |  |  |  | 0 | 0% |  |  | 0.5278333 | 0.8427473 | 0.3979172 | 0.5308141 | -0.1328969 | 陳元凱
71 | 藥液管制 | C3 | Trend chart-CHEM-023 | 鍍銅線 (CP)-鍍銅槽-SF | IX-MR | 0 | 12 | 8 | - | - | - | 0 | - |  |  | - | - | - | - | NA | 陳元凱 | 趨勢圖變更為管制圖管制
72 | 藥液管制 | C3 | Trend chart-CHEM-024 | 鍍銅線 (CP)-鍍銅槽-STB | IX-MR | 0 | 1.3 | 0.7 | - | - | - | 0 | - |  |  | - | - | - | - | NA | 陳元凱 | 趨勢圖變更為管制圖管制
73 | 藥液趨勢監控 | C3 | Trend chart-CHEM-025 | 鍍銅線 (CP)-CP剝掛 硫酸 | IX-MR | 6 | 200 | 100 | - | - | - | 0 | 0% |  |  | - | - | - | - | - | 陳元凱
74 | 藥液趨勢監控 | C3 | Trend chart-CHEM-026 | 鍍銅線 (CP)-剝掛槽-雙氧水 | IX-MR | 6 | 160 | 120 | - | - | - | 0 | 0% |  |  | - | - | - | - | - | 陳元凱
75 | 藥液趨勢監控 | C3 | Trend chart-CHEM-027 | 鍍銅線 (CP)-剝掛槽-銅離子 | IX-MR | 6 | 100 | - | - | - | - | 0 | 0% |  |  | - | - | - | - | - | 陳元凱
註:趨勢圖不管控製程性能指標
5/15~5/31
6/1~6/30
5/15~5/31
6/1~6/30
6/1~6/30
6/1~6/30
5/15~5/31
6/1~6/30
6/1~6/30

## 新增&調整管制項目-final
管制類別 | 製程線別 | Chart No | Chart Name | 管制圖種類 | 資料筆數 | USL | LSL | UCL | LCL | 管制界線計算方式 | OOS件數 | % OOS | OOC件數 | % OOC | Ca | Cp/Pp | Cpk/Ppk | 工程負責人 | 備註
製程管制 | PT1 | P-001 | 咬蝕量_PT-01_Top | XBAR-S | 59 | 0.4 | 0.2 | 0.4 | 0.2 | Sigma Method | [7 empty] | 張秉祥
製程管制 | PT1 | P-002 | 咬蝕量_PT-01_Bottom | XBAR-S | 59 | 0.4 | 0.2 | 0.4 | 0.2 | Sigma Method | [7 empty] | 張秉祥
製程管制 | QE1 | P-003 | 咬蝕量_QE-01_Top | XBAR-S | 57 |  |  |  |  | MR Method | [7 empty] | 林昆叡
製程管制 | QE1 | P-004 | 咬蝕量_QE-01_Bottom | XBAR-S | 57 |  |  |  |  | MR Method | [7 empty] | 林昆叡
製程管制 | QE2 | P-005 | 咬蝕量_QE-02_Top | XBAR-S | 3 |  |  |  |  | MR Method | [7 empty] | 林昆叡
製程管制 | QE2 | P-006 | 咬蝕量_QE-02_Bottom | XBAR-S | 3 |  |  |  |  | MR Method | [7 empty] | 林昆叡
製程管制 | PT1 | P-007 | 咬蝕速率_PT-01 | IX-MR | 59 | 0.72 | 0.32 | 0.67 | 0.37 | MR Method | [7 empty] | 張秉祥
製程管制 | QE1 | P-008 | 咬蝕速率_QE-01 | IX-MR | 57 | 0.82 | 0.68 |  |  | MR Method | [7 empty] | 林昆叡
製程管制 | QE2 | P-009 | 咬蝕速率_QE-02 | IX-MR | 3 | 0.82 | 0.68 |  |  | MR Method | [7 empty] | 林昆叡 | 新增
製程管制 | PT2 | P-010 | 咬蝕量_PT-02_Top | XBAR-S | 59 | 0.4 | 0.2 | 0.4 | 0.2 | Sigma Method | [7 empty] | 張秉祥 | 新增
製程管制 | PT2 | P-011 | 咬蝕量_PT-02_Bottom | XBAR-S | 59 | 0.4 | 0.2 | 0.4 | 0.2 | Sigma Method | [7 empty] | 張秉祥 | 新增
製程管制 | PT2 | P-012 | 咬蝕速率_PT-012 | IX-MR | 59 | 0.61 | 0.31 | 0.36 | 0.56 | MR Method | [7 empty] | 張秉祥 | 新增
藥液趨勢監控 | CN | Trend chart-CHEM-001 | 清洗線(CN)-鹼洗一-硫酸 | IX-MR |  | 60 | 30 | 60 | 30 | - | [7 empty] | 謝清文 | 非關鍵參數,低風險項目
藥液趨勢監控 | CN | CHEM-0001 | 清洗線(CN)-鹼洗一-SPS | IX-MR | 64 | 50 | 30 | 50 | 30 | Sigma Method | [7 empty] | 謝清文 | 非關鍵參數,低風險項目
藥液趨勢監控 | CN | Trend chart-CHEM-002 | 清洗線(CN)-鹼洗二-硫酸 | IX-MR |  | 60 | 30 | 60 | 30 | - | [7 empty] | 謝清文 | 非關鍵參數,低風險項目
藥液趨勢監控 | CN | CHEM-0002 | 清洗線(CN)-鹼洗二-SPS | IX-MR | 64 | 50 | 30 | 50 | 30 | Sigma Method | [7 empty] | 謝清文 | 非關鍵參數,低風險項目
藥液管制 | N2 | CHEM-0003 | 化鎳線-N2-表面處理-KOH | IX-MR | 313 | 22 | 18 | 21 | 19 | Sigma Method | [7 empty] | 謝清文
藥液趨勢監控 | N2 | CHEM-0004 | 化鎳線-N2-表面處理-IPA | IX-MR | 313 | 9 | 7 | 9 | 7 | Sigma Method | [7 empty] | 謝清文 | 非關鍵參數,低風險項目 | ECR-2607002 不卡控 2026/07~2026/9/30
藥液趨勢監控 | N2 | CHEM-0005 | 化鎳線-N2-表面處理-pH | IX-MR | 313 | 13.8 | 12.8 | 13.8 | 12.8 | Sigma Method | [7 empty] | 謝清文 | 非關鍵參數,低風險項目
藥液管制 | N2 | CHEM-0006 | 化鎳線-N2-電荷調整-P200 | IX-MR | 176 | 165 | 135 | 160 | 140 | Sigma Method | [7 empty] | 謝清文
藥液趨勢監控 | N2 | CHEM-0007 | 化鎳線-N2-電荷調整-pH | IX-MR | 176 | 11 | 9.5 | 11 | 9.5 | Sigma Method | [7 empty] | 謝清文 | 非關鍵參數,低風險項目
藥液管制 | N2 | CHEM-0008 | 化鎳線-N2-預浸-P300 | IX-MR | 176 | 280 | 240 | 275 | 245 | Sigma Method | [7 empty] | 謝清文
藥液趨勢監控 | N2 | CHEM-0009 | 化鎳線-N2-催化-P400 | IX-MR | 176 | - | 30 |  | 30 | Sigma Method | [7 empty] | 謝清文 | 單邊規格
藥液管制 | N2 | Trend chart-CHEM-003 | 化鎳線-N2-催化-SnCl2 | IX-MR |  | 25 | 5 | 23 | 7 | - | [7 empty] | 謝清文
藥液管制 | N2 | CHEM-0010 | 化鎳線-N2-促進-P500A | IX-MR | 176 | 110 | 90 | 110 | 90 | Sigma Method | [7 empty] | 謝清文
藥液趨勢監控 | N2 | CHEM-0011 | 化鎳線-N2-促進-SnCl2 | IX-MR | 47 | 0.3 | - |  |  | Sigma Method | [7 empty] | 謝清文 | 非關鍵參數,低風險項目
藥液管制 | N2 | CHEM-0012 | 化鎳線-N2-化鎳-Ni | IX-MR | 173 | 5 | 4.6 | 5 | 4.6 | Sigma Method | [7 empty] | 謝清文
藥液管制 | N2 | Trend chart-CHEM-004 | 化鎳線-N2-化鎳-Na3PO3 | IX-MR |  | 20 | 17 | 20 | 17 | - | [7 empty] | 謝清文 | 此為影響鎳厚的關鍵參數
藥液趨勢監控 | N2 | Trend chart-CHEM-005 | 化鎳線-N2-化鎳-Na2HPO2 | IX-MR |  | 100 | 0 | - | - | - | [7 empty] | 謝清文 | 非關鍵參數
藥液管制 | N2 | CHEM-0013 | 化鎳線-N2-化鎳-pH | IX-MR | 173 | 8.7 | 8.3 | 8.65 | 8.35 | Sigma Method | [7 empty] | 謝清文
藥液管制 | C1 | CHEM-0014 | 鍍銅線-C1-銅1-硫酸 | IX-MR | 124 | 205 | 165 | 205 | 165 | Sigma Method | [7 empty] | 謝清文
藥液管制 | C1 | CHEM-0015 | 鍍銅線-C1-銅1-CuSO4‧5H2O | IX-MR | 124 | 65 | 45 |  |  | Sigma Method | [7 empty] | 謝清文
藥液管制 | C1 | CHEM-0016 | 鍍銅線-C1-銅1-氯離子 | IX-MR | 124 | 60 | 30 | 60 | 30 | Sigma Method | [7 empty] | 謝清文
藥液管制 | C1 | Trend chart-CHEM-006 | 鍍銅線-C1-銅1-S RF-A | IX-MR |  | 20 | 10 | 20 | 10 | - | [7 empty] | 謝清文
藥液管制 | C1 | Trend chart-CHEM-007 | 鍍銅線-C1-銅1-S RF-B | IX-MR |  | 1.5 | 0.5 | 1.5 | 0.5 | - | [7 empty] | 謝清文
藥液管制 | C1 | CHEM-0017 | 鍍銅線-C1-銅2-硫酸 | IX-MR | 124 | 170 | 130 | 170 | 130 | Sigma Method | [7 empty] | 謝清文
藥液管制 | C1 | CHEM-0018 | 鍍銅線-C1-銅2-CuSO4‧5H2O | IX-MR | 124 | 130 | 110 | 114 | 126 | Sigma Method | [7 empty] | 謝清文
藥液管制 | C1 | CHEM-0019 | 鍍銅線-C1-銅2-氯離子 | IX-MR | 124 | 60 | 30 | 60 | 30 | Sigma Method | [7 empty] | 謝清文
藥液管制 | C1 | Trend chart-CHEM-008 | 鍍銅線-C1-銅2-S RF-A | IX-MR |  | 20 | 10 | 20 | 10 | - | [7 empty] | 謝清文
藥液管制 | C1 | Trend chart-CHEM-009 | 鍍銅線-C1-銅2-S RF-B | IX-MR |  | 1.5 | 0.5 | 1.5 | 0.5 | - | [7 empty] | 謝清文
藥液趨勢監控 | PT1 | CHEM-0020 | 粗化線 (PT)-脫脂-硫酸 | IX-MR | 309 | 4 | 2 | [10 empty] | 張秉祥
藥液管制 | PT1 | Trend chart-CHEM-010 | 粗化線 (PT)-粗化-銅離子 | IX-MR |  | 42 | - | - | - | - | [7 empty] | 張秉祥
藥液趨勢監控 | PT1 | Trend chart-CHEM-011 | 粗化線 (PT)-粗化-比重 | IX-MR |  | 1.15 | 1.05 | - | - | - | [7 empty] | 張秉祥
藥液管制 | PT1 | CHEM-0021 | 粗化線 (PT)-鹽酸洗-鹽酸 | IX-MR | 327 | 4 | 2 |  |  | Sigma Method | [7 empty] | 張秉祥
藥液趨勢監控 | PT1 | Trend chart-CHEM-012 | 粗化線 (PT)-鹽酸洗-銅離子 | IX-MR |  | 300 | - | - | - | - | [7 empty] | 張秉祥
藥液趨勢監控 | PT1 | Trend chart-CHEM-013 | 粗化線 (PT)-抗氧化-PH | IX-MR |  | - | 5 | - | - | - | [7 empty] | 張秉祥
藥液管制 | DV1 | CHEM-0022 | 顯影線 (DV)-顯影-碳酸鈉 | IX-MR | 386 | 1.2 | 0.8 |  |  | Sigma Method | [7 empty] | 張秉祥
藥液趨勢監控 | DV1 | Trend chart-CHEM-014 | 顯影線 (DV)-顯影-PH | IX-MR |  | - | 10.7 | - | - | - | [7 empty] | 張秉祥
藥液管制 | DV1 | CHEM-0024 | 顯影線 (DV)-添加桶-碳酸鈉 | IX-MR | 351 | 1.2 | 0.8 | [10 empty] | 張秉祥
藥液趨勢監控 | DV1 | Trend chart-CHEM-015 | 顯影線 (DV)-添加桶-PH | IX-MR |  | - | 11 | - | - | - | [7 empty] | 張秉祥
藥液管制 | ST1 | CHEM-0025 | 剝膜線 (ST)-剝膜(1)-KOH | IX-MR | 386 | 14 15 | 10 13 | 14.67 | 13.33 | [8 empty] | 林昆叡 | 驗證廠商與廠內化驗存在1%的機差，故將採用單向公差，且將中心值由原本12%上調至13%
藥液管制 | ST1 | CHEM-0026 | 剝膜線 (ST)-剝膜(2)槽-KOH | IX-MR | 194 | 14 15 | 10 13 | 14.67 | 13.33 | [8 empty] | 林昆叡
藥液趨勢監控 | ST1 | CHEM-0027 | 剝膜線 (ST)-酸洗-硫酸 | IX-MR | 276 | 6 | 4 | 5.6 | 4.3 | [8 empty] | 林昆叡
藥液管制 | ST1 | CHEM-0041 | 剝膜線 (ST)-添加桶-KOH | IX-MR |  | 14 15 | 10 13 | 14.67 | 13.33 | [8 empty] | 林昆叡 | 新增
藥液管制 | ST1 | CHEM-0042 | 剝膜線 (ST)-小槽-KOH | IX-MR |  | 14 15 | 10 13 | 14.67 | 13.33 | [8 empty] | 林昆叡 | 新增
藥液管制 | QE1 | CHEM-0028 | 快蝕線 (QE)-蝕刻-硫酸 | IX-MR | 270 | 4 | 2 | 3.8 | 2.8 | [8 empty] | 林昆叡
藥液管制 | QE1 | Trend chart-CHEM-016 | 快蝕線 (QE)-蝕刻-銅離子 | IX-MR |  | 35 | 10 | - | - | - | [7 empty] | 林昆叡 |  | 30.83333 | 14.16667
藥液管制 | QE1 | Trend chart-CHEM-017 | 快蝕線 (QE)-蝕刻-雙氧水 | IX-MR |  | 7.5 | 4.5 | - | - | - | [7 empty] | 林昆叡 |  | 7 | 5
藥液趨勢監控 | QE1 | CHEM-0029 | 快蝕線 (QE)-酸洗-硫酸 | IX-MR | 110 | 6 | 4 | 5.6 | 4.3 | [8 empty] | 林昆叡
藥液趨勢監控 | QE1 | Trend chart-CHEM-018 | 快蝕線 (QE)-抗氧化-PH | IX-MR |  | - | 5 | - | - | - | [7 empty] | 林昆叡
藥液管制 | DP | CHEM-0030 | 除鈀線(DP)-PARRADELETE | IX-MR | 216 | 400 | 150 | 300 | 180 | Sigma Method | [7 empty] | 范士誠
藥液管制 | DP | CHEM-0031 | 除鈀線(DP)-SPS | IX-MR | 216 | 0.8 1.0 | 0.3 | 0.8 | 0.4 | [8 empty] | 范士誠
藥液管制 | DP | CHEM-0032 | 除鈀線(DP)-PH | IX-MR | 216 | 10.2 | 9.8 | [10 empty] | 范士誠
藥液管制 | DP | CHEM-0033 | 除鈀線(DP)-清潔-PARRARINSE | IX-MR | 212 | 120 | 80 | 110 | 90 | [8 empty] | 范士誠
藥液趨勢監控 | DP | CHEM-0034 | 除鈀線(DP)-酸洗-硫酸 | IX-MR | 212 | 6 | 4 | [10 empty] | 范士誠 | 非關鍵參數,低風險項目
藥液趨勢監控 | DP | Trend chart-CHEM-019 | 除鈀線(DP)-抗氧化-PH | IX-MR |  | - | 5 | - | - | - | [7 empty] | 范士誠
藥液趨勢監控 | C3 | CHEM-0036 | 鍍銅線 (CP)-清潔槽-硫酸 | IX-MR | 106 | 25 | 15 | 23 | 18 | Sigma Method | [7 empty] | 陳元凱
藥液趨勢監控 | C3 | CHEM-0037 | 鍍銅線 (CP)-酸浸槽-硫酸 | IX-MR | 106 | 8 | 4 | 6 | 4 | [8 empty] | 陳元凱
藥液管制 | C3 | CHEM-0038 | 鍍銅線 (CP)-鍍銅槽-硫酸 | IX-MR | 106 | 200 | 160 | 190 | 170 | [8 empty] | 陳元凱
藥液管制 | C3 | CHEM-0039 | 鍍銅線 (CP)-鍍銅槽-硫酸銅 | IX-MR | 106 | 115 | 85 | 110 | 90 | [8 empty] | 陳元凱
藥液管制 | C3 | CHEM-0040 | 鍍銅線 (CP)-鍍銅槽-氯離子 | IX-MR | 106 | 60 | 40 | 60 | 40 | [8 empty] | 陳元凱
藥液管制 | C3 | Trend chart-CHEM-023 | 鍍銅線 (CP)-鍍銅槽-SF | IX-MR |  | 12 | 8 | 12 | 8 | - | [7 empty] | 陳元凱
藥液管制 | C3 | Trend chart-CHEM-024 | 鍍銅線 (CP)-鍍銅槽-STB | IX-MR |  | 1.3 | 0.7 | 1.3 | 0.7 | - | [7 empty] | 陳元凱
藥液趨勢監控 | C3 | Trend chart-CHEM-025 | 鍍銅線 (CP)-CP剝掛 硫酸 | IX-MR |  | 200 | 100 | 170 | 130 | - | [7 empty] | 陳元凱
藥液趨勢監控 | C3 | Trend chart-CHEM-026 | 鍍銅線 (CP)-剝掛槽-雙氧水 | IX-MR |  | 160 | 120 | 150 | 130 | - | [7 empty] | 陳元凱
藥液趨勢監控 | C3 | Trend chart-CHEM-027 | 鍍銅線 (CP)-剝掛槽-銅離子 | IX-MR |  | 100 | - | 100 | - | - | [7 empty] | 陳元凱
| N1 |  | 化鎳線-N1-表面處理-NKH | IX-MR |  | 22 | 18 | [10 empty] | 謝清文 | 暫不建檔,待藥液更新
| N1 |  | 化鎳線-N1-表面處理-NCO | IX-MR |  | 9 | 7 | [10 empty] | 謝清文 | 暫不建檔,待藥液更新
| N1 |  | 化鎳線-N1-表面處理-pH | IX-MR |  | 13.8 | 12.8 | [10 empty] | 謝清文 | 暫不建檔,待藥液更新
| N1 |  | 化鎳線-N1-電荷調整-P200 | IX-MR |  | 165 | 135 | [10 empty] | 謝清文 | 暫不建檔,待藥液更新
| N1 |  | 化鎳線-N1-電荷調整-pH | IX-MR |  | 11 | 9.5 | [10 empty] | 謝清文 | 暫不建檔,待藥液更新
| N1 |  | 化鎳線-N1-預浸-Normality | IX-MR |  | 0.2 | 0.1 | [10 empty] | 謝清文 | 暫不建檔,待藥液更新
| N1 |  | 化鎳線-N1-預浸-Density | IX-MR |  | 1.18 | 1.12 | [10 empty] | 謝清文 | 暫不建檔,待藥液更新
| N1 |  | 化鎳線-N1-催化-Normality | IX-MR |  | 0.9 | 0.4 | [10 empty] | 謝清文 | 暫不建檔,待藥液更新
| N1 |  | 化鎳線-N1-催化-SnCl2 | IX-MR |  | 12 | 9 | [10 empty] | 謝清文 | 暫不建檔,待藥液更新
| N1 |  | 化鎳線-N1-催化-AC-RF | IX-MR |  | 20 | 16 | [10 empty] | 謝清文 | 暫不建檔,待藥液更新
| N1 |  | 化鎳線-N1-促進-P500A | IX-MR |  | 110 | 90 | [10 empty] | 謝清文 | 暫不建檔,待藥液更新
| N1 |  | 化鎳線-N1-促進-SnCl2 | IX-MR |  | 0.3 | - | [10 empty] | 謝清文 | 暫不建檔,待藥液更新
| N1 |  | 化鎳線-N1-化鎳-Ni | IX-MR |  | 5 | 4.6 | [10 empty] | 謝清文 | 暫不建檔,待藥液更新
| N1 |  | 化鎳線-N1-化鎳-Na(H2PO2)H2O | IX-MR |  | 20 | 17 | [10 empty] | 謝清文 | 暫不建檔,待藥液更新
| N1 |  | 化鎳線-N1-化鎳-Na2HPO3・5H2O | IX-MR |  | 100 | - | [10 empty] | 謝清文 | 暫不建檔,待藥液更新
| N1 |  | 化鎳線-N1-化鎳-pH | IX-MR |  | 8.7 | 8.3 | [10 empty] | 謝清文 | 暫不建檔,待藥液更新
藥液趨勢監控 | C5 | CHEM-0043 | 鍍銅線 (CP)-清潔槽-硫酸 | IX-MR |  | 120 | 80 | 110 | 90 | [8 empty] | 陳元凱 | 新增
藥液趨勢監控 | C5 | CHEM-0044 | 鍍銅線 (CP)-酸浸槽-硫酸 | IX-MR |  | 6 | 4 | 6 | 4 | [8 empty] | 陳元凱 | 新增
藥液管制 | C5 | CHEM-0045 | 鍍銅線 (CP)-鍍銅槽-硫酸 | IX-MR |  | 110 | 90 | 110 | 90 | [8 empty] | 陳元凱 | 新增
藥液管制 | C5 | CHEM-0046 | 鍍銅線 (CP)-鍍銅槽-硫酸銅 | IX-MR |  | 210 | 190 | 205 | 195 | [8 empty] | 陳元凱 | 新增
藥液管制 | C5 | CHEM-0047 | 鍍銅線 (CP)-鍍銅槽-氯離子 | IX-MR |  | 35 | 25 | 35 | 25 | [8 empty] | 陳元凱 | 新增
藥液管制 | C5 | Trend chart-CHEM-028 | 鍍銅線 (CP)-鍍銅槽-GAP-1 | IX-MR |  | 6 | 2 | 6 | 2 | [8 empty] | 陳元凱 | 新增
藥液管制 | C5 | Trend chart-CHEM-029 | 鍍銅線 (CP)-鍍銅槽-GAP-2 | IX-MR |  | 4 | 2 | 4 | 2 | [8 empty] | 陳元凱 | 新增
藥液管制 | C5 | Trend chart-CHEM-030 | 鍍銅線 (CP)-鍍銅槽-GAP-3 | IX-MR |  | 15 | 9 | 15 | 9 | [8 empty] | 陳元凱 | 新增
藥液趨勢監控 | C5 | Trend chart-CHEM-031 | 鍍銅線 (CP)-剝掛槽-硫酸 | IX-MR |  | 200 | 100 | 170 | 130 | [8 empty] | 陳元凱 | 新增
藥液趨勢監控 | C5 | Trend chart-CHEM-032 | 鍍銅線 (CP)-剝掛槽-雙氧水 | IX-MR |  | 160 | 120 | 150 | 130 | [8 empty] | 陳元凱 | 新增
藥液趨勢監控 | C5 | Trend chart-CHEM-033 | 鍍銅線 (CP)-剝掛槽-銅離子 | IX-MR |  | 100 | - | 100 | - | [8 empty] | 陳元凱 | 新增
藥液趨勢監控 | PT2 | CHEM-0048 | 粗化線 (PT2)-脫脂-硫酸 | IX-MR |  | 4 | 2 | 3.2 | 4 | [8 empty] | 張秉祥 | 新增
藥液管制 | PT2 | Trend chart-CHEM-034 | 粗化線 (PT2)-粗化-銅離子 | IX-MR |  | 42 | - | 12 | 15 | [8 empty] | 張秉祥 | 新增
藥液趨勢監控 | PT2 | Trend chart-CHEM-035 | 粗化線 (PT2)-粗化-比重 | IX-MR |  | 1.15 | 1.05 | 1.06 | 1.14 | [8 empty] | 張秉祥 | 新增
藥液管制 | PT2 | CHEM-0049 | 粗化線 (PT2)-鹽酸洗-鹽酸 | IX-MR |  | 4 | 2 | 2.5 | 4 | [8 empty] | 張秉祥 | 新增
藥液趨勢監控 | PT2 | Trend chart-CHEM-036 | 粗化線 (PT2)-鹽酸洗-銅離子 | IX-MR |  | 300 | - | - | 300 | [8 empty] | 張秉祥 | 新增
藥液趨勢監控 | PT2 | Trend chart-CHEM-037 | 粗化線 (PT2)-抗氧化-PH | IX-MR |  | - | 5 | 5 | - | [8 empty] | 張秉祥 | 新增
藥液管制 | DV2 | CHEM-0050 | 顯影線 (DV2)-顯影-碳酸鈉 | IX-MR |  | 1.2 | 0.8 | 1 | 1.15 | [8 empty] | 張秉祥 | 新增
藥液趨勢監控 | DV2 | Trend chart-CHEM-038 | 顯影線 (DV2)-顯影-PH | IX-MR |  | - | 10.7 | - | 10.7 | [8 empty] | 張秉祥 | 新增
藥液管制 | DV2 | CHEM-0051 | 顯影線 (DV2)-新液洗-碳酸鈉 | IX-MR |  | 1.2 | 0.8 | 1 | 1.15 | [8 empty] | 張秉祥 | 新增
藥液趨勢監控 | DV2 | Trend chart-CHEM-039 | 顯影線 (DV2)-新液洗-PH | IX-MR |  | - | 10.7 | - | 10.7 | [8 empty] | 張秉祥 | 新增
藥液管制 | DV2 | CHEM-0052 | 顯影線 (DV2)-添加桶-碳酸鈉 | IX-MR |  | 1.2 | 0.8 | - | - | [8 empty] | 張秉祥 | 新增
藥液趨勢監控 | DV2 | Trend chart-CHEM-040 | 顯影線 (DV2)-添加桶-PH | IX-MR |  | - | 11 | - | - | [8 empty] | 張秉祥 | 新增
藥液管制 | ST2 | CHEM-0053 | 剝膜線 (ST2)-剝膜(1)槽-KOH | IX-MR |  | 17 18 | 13 16 | 17.67 | 16.33 | [8 empty] | 林昆叡 | 驗證廠商與廠內化驗存在1%的機差，故將採用單向公差，且將中心值由原本12%上調至13%
藥液管制 | ST2 | CHEM-0054 | 剝膜線 (ST2)-剝膜(2)槽-KOH | IX-MR |  | 17 18 | 13 16 | 17.67 | 16.33 | [8 empty] | 林昆叡 | 新增
藥液管制 | ST2 | CHEM-0055 | 剝膜線 (ST2)-剝膜(3)槽-KOH | IX-MR |  | 17 18 | 13 16 | 17.67 | 16.33 | [8 empty] | 林昆叡 | 新增
藥液趨勢監控 | ST2 | CHEM-0056 | 剝膜線 (ST2)-酸洗-硫酸 | IX-MR |  | 6 | 4 | 5.6 | 4.3 | [8 empty] | 林昆叡 | 新增
藥液管制 | ST2 | CHEM-0057 | 剝膜線 (ST2)-添加桶(1)槽-KOH | IX-MR |  | 17 18 | 13 16 | 17.67 | 16.33 | [8 empty] | 林昆叡 | 新增
藥液管制 | ST2 | CHEM-0058 | 剝膜線 (ST2)-添加桶(2)槽-KOH | IX-MR |  | 17 18 | 13 16 | 17.67 | 16.33 | [8 empty] | 林昆叡 | 新增
藥液管制 | QE2 | CHEM-0059 | 快蝕線 (QE2)-蝕刻(銅)-硫酸 | IX-MR |  | 5 | 3 | 4.6 | 3.3 | [8 empty] | 林昆叡 | 新增
藥液趨勢監控 | QE2 | Trend chart-CHEM-041 | 快蝕線 (QE2)-蝕刻主槽(銅)-銅離子 | IX-MR |  | 35 | 10 | [10 empty] | 林昆叡 | 新增 | 30.83333 | 14.16667
藥液管制 | QE2 | Trend chart-CHEM-042 | 快蝕線 (QE2)-蝕刻主槽(銅)-雙氧水 | IX-MR |  | 6.5 | 3.5 | [10 empty] | 林昆叡 | 新增 | 7 | 5
藥液管制 | QE2 | CHEM-0060 | 快蝕線 (QE2)-蝕刻(3)槽(鎳)-硝酸 | IX-MR |  | 5 | 3 | 4.6 | 3.3 | [8 empty] | 林昆叡 | 新增
藥液趨勢監控 | QE2 |  | 快蝕線 (QE2)-蝕刻主槽(鎳)-銅離子
藥液管制 | QE2 | CHEM-0061 | 快蝕線 (QE2)-蝕刻(3)槽(鎳)-雙氧水 | IX-MR |  | 2.5 | 0.5 | 2.2 | 0.8 | [8 empty] | 林昆叡 | 新增
藥液趨勢監控 | QE2 | CHEM-0062 | 快蝕線 (QE2)-酸洗-硫酸 | IX-MR |  | 6 | 4 | 5.6 | 4.3 | [8 empty] | 林昆叡 | 新增