## 項目管制總覽
SPC 管制項目總覽報表
報表期間 | 2026-06-08 05:19 ~ 2026-07-08 05:19
ID | 管制類別 | 圖表類型 | 製程線別 | 槽位 | 管制圖名稱 | 管制圖種類 | USL | LSL | UCL | LCL | 管制界線計算方式 | 本期量測數 | 本期OOS | 上月OOS | 本期%OOS | 上月%OOS | 本期OOC | 本期%OOC | Ca | Pp | 本期Ppk | 上月Ppk | 工程負責人 | 備註
932 | 藥液 | 管制圖 | C1 藥液管制 / C1 | 銅1 (C1-銅1) | 氯離子(ppm) | 藥液單值-移動全距圖 | 60 | 30 | 42.20765 | 36.34595 | 移動全距法 | 5 | 0 | 0 | 0 | 0 | 0 | 0 | 0.3815 | 3.1905 | 1.9732 | 0.9097
933 | 藥液 | 管制圖 | C1 藥液管制 / C1 | 銅1 (C1-銅1) | CHO (g/L) | 藥液單值-移動全距圖 |  |  | 189.8022 | 176.8354 | 移動全距法 | 5 | 0 | 0 | 0 | 0 | 0 | 0
934 | 藥液 | 管制圖 | C1 藥液管制 / C1 | 銅1 (C1-銅1) | CuSO4‧5H2O (g/L) | 藥液單值-移動全距圖 |  |  | 55.86659 | 54.20701 | 移動全距法 | 5 | 0 | 0 | 0 | 0 | 0 | 0
935 | 藥液 | 管制圖 | C1 藥液管制 / C1 | 銅1 (C1-銅1) | S RF-A (ml/L) | 藥液單值-移動全距圖 |  |  |  |  | 移動全距法 | 1 | 0 | 0 | 0 | 0 | 0 | 0
936 | 藥液 | 管制圖 | C1 藥液管制 / C1 | 銅1 (C1-銅1) | S RF-B (ml/L) | 藥液單值-移動全距圖 |  |  |  |  | 移動全距法 | 1 | 0 | 0 | 0 | 0 | 0 | 0
937 | 藥液 | 管制圖 | C1 藥液管制 / C1 | 銅2 (C1-銅2) | 氯離子(ppm) | 藥液單值-移動全距圖 |  |  | 40.58012 | 30.06948 | 移動全距法 | 5 | 0 | 0 | 0 | 0 | 0 | 0
938 | 藥液 | 管制圖 | C1 藥液管制 / C1 | 銅2 (C1-銅2) | CHO (g/L) | 藥液單值-移動全距圖 |  |  | 151.4517 | 141.0783 | 移動全距法 | 6 | 0 | 0 | 0 | 0 | 0 | 0
939 | 藥液 | 管制圖 | C1 藥液管制 / C1 | 銅2 (C1-銅2) | CuSO4‧5H2O (g/L) | 藥液單值-移動全距圖 |  |  | 133.775 | 125.809 | 移動全距法 | 6 | 0 | 0 | 0 | 0 | 1 | 16.67
940 | 藥液 | 管制圖 | C1 藥液管制 / C1 | 銅2 (C1-銅2) | S RF-A (ml/L) | 藥液單值-移動全距圖 |  |  |  |  | 移動全距法 | 1 | 0 | 0 | 0 | 0 | 0 | 0
941 | 藥液 | 管制圖 | C1 藥液管制 / C1 | 銅2 (C1-銅2) | S RF-B (ml/L) | 藥液單值-移動全距圖 |  |  |  |  | 移動全距法 | 1 | 0 | 0 | 0 | 0 | 0 | 0
942 | 藥液 | 管制圖 | C3 藥液管制 / C3 | 剝掛槽 (C3-剝掛槽) | 硫酸 | 藥液單值-移動全距圖 |  |  | 158.1351 | 93.30136 | 移動全距法 | 7 | 0 | 0 | 0 | 0 | 0 | 0
943 | 藥液 | 管制圖 | C3 藥液管制 / C3 | 剝掛槽 (C3-剝掛槽) | 銅離子 | 藥液單值-移動全距圖 |  |  | 88.43551 | -31.88491 | 移動全距法 | 6 | 0 | 0 | 0 | 0 | 0 | 0
944 | 藥液 | 管制圖 | C3 藥液管制 / C3 | 剝掛槽 (C3-剝掛槽) | 雙氧水 | 藥液單值-移動全距圖 |  |  | 164.8142 | 116.2442 | 移動全距法 | 6 | 0 | 0 | 0 | 0 | 0 | 0
945 | 藥液 | 管制圖 | C3 藥液管制 / C3 | 清潔槽 (C3-清潔槽) | CHO (ml/L) | 藥液單值-移動全距圖 |  |  | 20.93085 | 18.96202 | 移動全距法 | 6 | 0 | 0 | 0 | 0 | 0 | 0
946 | 藥液 | 管制圖 | C3 藥液管制 / C3 | 酸浸槽 (C3-酸浸槽) | 硫酸 (ml/L) | 藥液單值-移動全距圖 |  |  | 5.488794 | 4.474021 | 移動全距法 | 6 | 0 | 0 | 0 | 0 | 0 | 0
947 | 藥液 | 管制圖 | C3 藥液管制 / C3 | 鍍銅槽 (C3-鍍銅槽) | 氯離子 | 藥液單值-移動全距圖 |  |  | 52.95874 | 39.21406 | 移動全距法 | 5 | 0 | 0 | 0 | 0 | 0 | 0
948 | 藥液 | 管制圖 | C3 藥液管制 / C3 | 鍍銅槽 (C3-鍍銅槽) | 硫酸 | 藥液單值-移動全距圖 |  |  | 189.5653 | 181.7853 | 移動全距法 | 6 | 0 | 0 | 0 | 0 | 0 | 0
949 | 藥液 | 管制圖 | C3 藥液管制 / C3 | 鍍銅槽 (C3-鍍銅槽) | 銅離子 | 藥液單值-移動全距圖 |  |  | 113.5284 | 103.555 | 移動全距法 | 6 | 0 | 0 | 0 | 0 | 0 | 0
956 | 藥液 | 管制圖 | CN 藥液管制 / CN | 鹼洗1 (CN-鹼洗1) | BCNa ((g/L) | 藥液單值-移動全距圖 |  |  | 46.22264 | 39.89019 | 移動全距法 | 3 | 0 | 0 | 0 | 0 | 0 | 0
957 | 藥液 | 管制圖 | CN 藥液管制 / CN | 鹼洗1 (CN-鹼洗1) | CHO ((g/L) | 藥液單值-移動全距圖 |  |  | 45.48738 | 32.52062 | 移動全距法 | 3 | 0 | 0 | 0 | 0 | 0 | 0
958 | 藥液 | 管制圖 | CN 藥液管制 / CN | 鹼洗2 (CN-鹼洗2) | BCNa ((g/L) | 藥液單值-移動全距圖 |  |  | 55.11973 | 25.04061 | 移動全距法 | 3 | 0 | 0 | 0 | 0 | 0 | 0
959 | 藥液 | 管制圖 | CN 藥液管制 / CN | 鹼洗2 (CN-鹼洗2) | CHO ((g/L) | 藥液單值-移動全距圖 |  |  | 59.23214 | -5.601638 | 移動全距法 | 3 | 0 | 0 | 0 | 0 | 0 | 0
960 | 藥液 | 管制圖 | DP 藥液管制 / DP | 抗氧化 (DP-抗氧化) | PH | 藥液單值-移動全距圖 |  |  | 7.987926 | 3.932074 | 移動全距法 | 9 | 0 | 0 | 0 | 0 | 1 | 11.11
961 | 藥液 | 管制圖 | DP 藥液管制 / DP | 除鈀槽 (DP-除鈀槽) | 主劑 (%) | 藥液單值-移動全距圖 |  |  | 247.4818 | 212.9938 | 移動全距法 | 9 | 0 | 0 | 0 | 0 | 2 | 22.22
964 | 藥液 | 管制圖 | DP 藥液管制 / DP | 除鈀槽 (DP-除鈀槽) | PH | 藥液單值-移動全距圖 |  |  | 10.26833 | 9.653671 | 移動全距法 | 10 | 0 | 0 | 0 | 0 | 0 | 0
965 | 藥液 | 管制圖 | DP 藥液管制 / DP | 除鈀槽 (DP-除鈀槽) | SPS (g/L) | 藥液單值-移動全距圖 |  |  | 0.6989739 | 0.3422541 | 移動全距法 | 10 | 0 | 0 | 0 | 0 | 8 | 80
966 | 藥液 | 管制圖 | DP 藥液管制 / DP | 清潔槽 (DP-清潔槽) | 鹼洗 (%) | 藥液單值-移動全距圖 |  |  | 131.2631 | 81.86592 | 移動全距法 | 10 | 0 | 0 | 0 | 0 | 0 | 0
968 | 藥液 | 管制圖 | DP 藥液管制 / DP | 酸洗槽 (DP-酸洗槽) | 酸洗 (%) | 藥液單值-移動全距圖 |  |  | 5.484742 | 4.755258 | 移動全距法 | 8 | 0 | 0 | 0 | 0 | 0 | 0
971 | 藥液 | 管制圖 | DV 藥液管制 / DV | 添加桶 Add Tank (DV-添加桶 Add Tank) | 碳酸鈉 (%) | 藥液單值-移動全距圖 |  |  | 1.162195 | 1.060353 | 移動全距法 | 11 | 0 | 0 | 0 | 0 | 0 | 0
972 | 藥液 | 管制圖 | DV 藥液管制 / DV | 添加桶 Add Tank (DV-添加桶 Add Tank) | PH | 藥液單值-移動全距圖 |  |  | 11.7059 | 11.31228 | 移動全距法 | 11 | 0 | 0 | 0 | 0 | 0 | 0
975 | 藥液 | 管制圖 | DV 藥液管制 / DV | 顯影槽Developer Tank (DV-顯影槽Developer Tank) | 碳酸鈉 (%) | 藥液單值-移動全距圖 |  |  | 1.077882 | 0.9983184 | 移動全距法 | 11 | 0 | 0 | 0 | 0 | 0 | 0
976 | 藥液 | 管制圖 | DV 藥液管制 / DV | 顯影槽Developer Tank (DV-顯影槽Developer Tank) | PH | 藥液單值-移動全距圖 |  |  | 12.03012 | 10.25352 | 移動全距法 | 11 | 0 | 0 | 0 | 0 | 0 | 0
979 | 藥液 | 管制圖 | DV2 藥液管制 / DV2 | 添加桶 Add Tank (DV2-添加桶 Add Tank) | 碳酸鈉 (%) | 藥液單值-移動全距圖 |  |  | 1.009028 | 0.989001 | 移動全距法 | 12 | 0 | 0 | 0 | 0 | 10 | 83.33
980 | 藥液 | 管制圖 | DV2 藥液管制 / DV2 | 添加桶 Add Tank (DV2-添加桶 Add Tank) | PH | 藥液單值-移動全距圖 |  |  | 11.5023 | 10.95104 | 移動全距法 | 12 | 0 | 0 | 0 | 0 | 10 | 83.33
981 | 藥液 | 管制圖 | DV2 藥液管制 / DV2 | 新液洗 New liquid washing (DV2-新液洗 New liquid washing) | 碳酸鈉 (%) | 藥液單值-移動全距圖 |  |  | 1.041308 | 1.00166 | 移動全距法 | 11 | 0 | 0 | 0 | 0 | 0 | 0
982 | 藥液 | 管制圖 | DV2 藥液管制 / DV2 | 新液洗 New liquid washing (DV2-新液洗 New liquid washing) | PH | 藥液單值-移動全距圖 |  |  | 11.58128 | 10.53872 | 移動全距法 | 11 | 0 | 0 | 0 | 0 | 4 | 36.36
983 | 藥液 | 管制圖 | DV2 藥液管制 / DV2 | 顯影槽Developer Tank (DV2-顯影槽Developer Tank) | 碳酸鈉 (%) | 藥液單值-移動全距圖 |  |  | 1.009876 | 0.9350711 | 移動全距法 | 11 | 0 | 0 | 0 | 0 | 0 | 0
984 | 藥液 | 管制圖 | DV2 藥液管制 / DV2 | 顯影槽Developer Tank (DV2-顯影槽Developer Tank) | PH | 藥液單值-移動全距圖 |  |  | 11.60918 | 10.40173 | 移動全距法 | 11 | 0 | 0 | 0 | 0 | 4 | 36.36
996 | 藥液 | 管制圖 | N2 藥液管制 / N2 | 化鎳 (N2-化鎳) | NaH2PO2‧H2O (g/L) | 藥液單值-移動全距圖 |  |  |  |  | 移動全距法 | 1 | 0 | 0 | 0 | 0 | 0 | 0
997 | 藥液 | 管制圖 | N2 藥液管制 / N2 | 化鎳 (N2-化鎳) | Ni (g/L) | 藥液單值-移動全距圖 |  |  | 5.16221 | 4.377636 | 移動全距法 | 13 | 0 | 0 | 0 | 0 | 1 | 7.69
998 | 藥液 | 管制圖 | N2 藥液管制 / N2 | 化鎳 (N2-化鎳) | PH | 藥液單值-移動全距圖 |  |  | 8.8307 | 8.332634 | 移動全距法 | 12 | 0 | 0 | 0 | 0 | 1 | 8.33
999 | 藥液 | 管制圖 | N2 藥液管制 / N2 | 表面處理 (N2-表面處理) | NKH (g/L) | 藥液單值-移動全距圖 |  |  | 21.09564 | 18.36276 | 移動全距法 | 10 | 0 | 0 | 0 | 0 | 1 | 10
1000 | 藥液 | 管制圖 | N2 藥液管制 / N2 | 表面處理 (N2-表面處理) | NNH (%) | 藥液單值-移動全距圖 |  |  | 9.045626 | 7.154374 | 移動全距法 | 10 | 0 | 0 | 0 | 0 | 0 | 0
1001 | 藥液 | 管制圖 | N2 藥液管制 / N2 | 表面處理 (N2-表面處理) | PH | 藥液單值-移動全距圖 |  |  | 14.86163 | 11.39237 | 移動全距法 | 10 | 0 | 0 | 0 | 0 | 3 | 30
1002 | 藥液 | 管制圖 | N2 藥液管制 / N2 | 促進 (N2-促進) | P500A (ml/L) | 藥液單值-移動全距圖 |  |  | 108.4046 | 84.26426 | 移動全距法 | 11 | 0 | 0 | 0 | 0 | 1 | 9.09
1003 | 藥液 | 管制圖 | N2 藥液管制 / N2 | 促進 (N2-促進) | SnCl2 (g/L) | 藥液單值-移動全距圖 |  |  | 0.2256 | 0.2256 | 移動全距法 | 9 | 0 | 0 | 0 | 0 | 0 | 0
1004 | 藥液 | 管制圖 | N2 藥液管制 / N2 | 催化 (N2-催化) | P400 (ml/L) | 藥液單值-移動全距圖 |  |  | 39.96232 | 26.55999 | 移動全距法 | 9 | 0 | 0 | 0 | 0 | 3 | 33.33
1005 | 藥液 | 管制圖 | N2 藥液管制 / N2 | 催化 (N2-催化) | SnCl2 (g/L) | 藥液單值-移動全距圖 |  |  | 14.50357 | 8.236907 | 移動全距法 | 10 | 0 | 0 | 0 | 0 | 0 | 0
1006 | 藥液 | 管制圖 | N2 藥液管制 / N2 | 預浸 (N2-預浸) | P300 (g/L) | 藥液單值-移動全距圖 |  |  | 281.7887 | 229.7488 | 移動全距法 | 10 | 0 | 0 | 0 | 0 | 0 | 0
1007 | 藥液 | 管制圖 | N2 藥液管制 / N2 | 調節 (N2-調節) | P200 (ml/L) | 藥液單值-移動全距圖 |  |  | 167.2111 | 142.5125 | 移動全距法 | 10 | 0 | 0 | 0 | 0 | 6 | 60
1008 | 藥液 | 管制圖 | N2 藥液管制 / N2 | 調節 (N2-調節) | PH | 藥液單值-移動全距圖 |  |  | 10.28977 | 9.864234 | 移動全距法 | 10 | 0 | 0 | 0 | 0 | 8 | 80
1009 | 藥液 | 管制圖 | PT 藥液管制 / PT | 抗氧化 Anti-oxidation (PT-抗氧化 Anti-oxidation) | PH | 藥液單值-移動全距圖 |  |  | 8.798849 | 6.208424 | 移動全距法 | 11 | 0 | 0 | 0 | 0 | 0 | 0
1010 | 藥液 | 管制圖 | PT 藥液管制 / PT | 脫脂槽 Degreasing (PT-脫脂槽 Degreasing) | CHO (%) | 藥液單值-移動全距圖 |  |  | 4.043742 | 3.366295 | 移動全距法 | 11 | 0 | 0 | 0 | 0 | 8 | 72.73
1011 | 藥液 | 管制圖 | PT 藥液管制 / PT | 銅 Copper (PT-銅 Copper) | 比重 | 藥液單值-移動全距圖 |  |  | 1.11035 | 1.109286 | 移動全距法 | 11 | 0 | 0 | 0 | 0 | 7 | 63.64
1013 | 藥液 | 管制圖 | PT 藥液管制 / PT | 銅 Copper (PT-銅 Copper) | 銅離子 (g/L) | 藥液單值-移動全距圖 |  |  | 40.06431 | 38.20542 | 移動全距法 | 11 | 0 | 0 | 0 | 0 | 6 | 54.55
1014 | 藥液 | 管制圖 | PT 藥液管制 / PT | 鹽酸洗 HCL (PT-鹽酸洗 HCL) | 銅離子 (g/L) | 藥液單值-移動全距圖 |  |  | 96.59227 | 47.43173 | 移動全距法 | 12 | 0 | 0 | 0 | 0 | 0 | 0
1015 | 藥液 | 管制圖 | PT 藥液管制 / PT | 鹽酸洗 HCL (PT-鹽酸洗 HCL) | CHO (%) | 藥液單值-移動全距圖 |  |  | 3.072632 | 2.764701 | 移動全距法 | 12 | 0 | 0 | 0 | 0 | 8 | 66.67
1016 | 藥液 | 管制圖 | PT2 藥液管制 / PT2 | 抗氧化 Anti-oxidation (PT2-抗氧化 Anti-oxidation) | PH | 藥液單值-移動全距圖 |  |  | 6.900813 | 5.955187 | 移動全距法 | 10 | 0 | 0 | 0 | 0 | 0 | 0
1017 | 藥液 | 管制圖 | PT2 藥液管制 / PT2 | 脫脂槽 Degreasing (PT2-脫脂槽 Degreasing) | CHO (%) | 藥液單值-移動全距圖 |  |  | 4.217414 | 3.539968 | 移動全距法 | 11 | 0 | 0 | 0 | 0 | 1 | 9.09
1018 | 藥液 | 管制圖 | PT2 藥液管制 / PT2 | 銅 Copper (PT2-銅 Copper) | 比重 | 藥液單值-移動全距圖 |  |  | 1.084188 | 1.069412 | 移動全距法 | 10 | 0 | 0 | 0 | 0 | 0 | 0
1019 | 藥液 | 管制圖 | PT2 藥液管制 / PT2 | 銅 Copper (PT2-銅 Copper) | 銅離子 (g/L) | 藥液單值-移動全距圖 |  |  | 13.59471 | 13.21917 | 移動全距法 | 10 | 0 | 0 | 0 | 0 | 7 | 70
1020 | 藥液 | 管制圖 | PT2 藥液管制 / PT2 | 鹽酸洗 HCL (PT2-鹽酸洗 HCL) | 銅離子 (g/L) | 藥液單值-移動全距圖 |  |  | 210.7966 | 23.03062 | 移動全距法 | 10 | 0 | 0 | 0 | 0 | 3 | 30
1021 | 藥液 | 管制圖 | PT2 藥液管制 / PT2 | 鹽酸洗 HCL (PT2-鹽酸洗 HCL) | CHO (%) | 藥液單值-移動全距圖 |  |  | 3.369319 | 2.616601 | 移動全距法 | 10 | 0 | 0 | 0 | 0 | 7 | 70
1022 | 藥液 | 管制圖 | QE 藥液管制 / QE | 抗氧化 Anti-oxidation (QE-抗氧化 Anti-oxidation) | PH | 藥液單值-移動全距圖 |  |  | 6.863463 | 6.266537 | 移動全距法 | 10 | 0 | 0 | 0 | 0 | 0 | 0
1024 | 藥液 | 管制圖 | QE 藥液管制 / QE | 硫酸洗 H2SO4 (QE-硫酸洗 H2SO4) | CHO (%) | 藥液單值-移動全距圖 |  |  | 5.819569 | 4.878671 | 移動全距法 | 10 | 0 | 0 | 0 | 0 | 0 | 0
1025 | 藥液 | 管制圖 | QE 藥液管制 / QE | 蝕刻主槽 Main Etching Tank (QE-蝕刻主槽 Main Etching Tank) | 酸 (%) | 藥液單值-移動全距圖 |  |  | 3.012322 | 2.75828 | 移動全距法 | 10 | 0 | 0 | 0 | 0 | 0 | 0
1026 | 藥液 | 管制圖 | QE 藥液管制 / QE | 蝕刻主槽 Main Etching Tank (QE-蝕刻主槽 Main Etching Tank) | 銅離子 (g/L) | 藥液單值-移動全距圖 |  |  | 20.96372 | 17.76868 | 移動全距法 | 10 | 0 | 0 | 0 | 0 | 0 | 0
1027 | 藥液 | 管制圖 | QE 藥液管制 / QE | 蝕刻主槽 Main Etching Tank (QE-蝕刻主槽 Main Etching Tank) | 雙氧水 (%) | 藥液單值-移動全距圖 |  |  | 7.609753 | 2.958993 | 移動全距法 | 15 | 0 | 0 | 0 | 0 | 0 | 0
1037 | 藥液 | 管制圖 | QE2 藥液管制 / QE2 | 硫酸洗 H2SO4 (QE2-硫酸洗 H2SO4) | 酸洗 | 藥液單值-移動全距圖 |  |  | 5.884679 | 5.131961 | 移動全距法 | 10 | 0 | 0 | 0 | 0 | 1 | 10
1038 | 藥液 | 管制圖 | QE2 藥液管制 / QE2 | 蝕刻(3)槽(鎳) Etching Tank (3) – Nickel (QE2-蝕刻(3)槽(鎳) Etching Tank (3) – Nickel) | 硝酸 (%) | 藥液單值-移動全距圖 |  |  | 4.091758 | 3.871824 | 移動全距法 | 10 | 0 | 0 | 0 | 0 | 10 | 100
1039 | 藥液 | 管制圖 | QE2 藥液管制 / QE2 | 蝕刻(3)槽(鎳) Etching Tank (3) – Nickel (QE2-蝕刻(3)槽(鎳) Etching Tank (3) – Nickel) | 銅離子 (g/L) | 藥液單值-移動全距圖 |  |  | 3.969287 | 3.217513 | 移動全距法 | 10 | 0 | 0 | 0 | 0 | 6 | 60
1040 | 藥液 | 管制圖 | QE2 藥液管制 / QE2 | 蝕刻(3)槽(鎳) Etching Tank (3) – Nickel (QE2-蝕刻(3)槽(鎳) Etching Tank (3) – Nickel) | 雙氧水 (%) | 藥液單值-移動全距圖 |  |  | 2.306202 | 1.648518 | 移動全距法 | 10 | 0 | 0 | 0 | 0 | 0 | 0
1041 | 藥液 | 管制圖 | QE2 藥液管制 / QE2 | 蝕刻主槽(銅) Main Etching Tank (QE2-蝕刻主槽(銅) Main Etching Tank) | 酸 (%) | 藥液單值-移動全距圖 |  |  | 4.357389 | 2.928399 | 移動全距法 | 10 | 0 | 0 | 0 | 0 | 1 | 10
1042 | 藥液 | 管制圖 | QE2 藥液管制 / QE2 | 蝕刻主槽(銅) Main Etching Tank (QE2-蝕刻主槽(銅) Main Etching Tank) | 銅離子 (g/L) | 藥液單值-移動全距圖 |  |  | 14.09546 | 12.19254 | 移動全距法 | 9 | 0 | 0 | 0 | 0 | 2 | 22.22
1043 | 藥液 | 管制圖 | QE2 藥液管制 / QE2 | 蝕刻主槽(銅) Main Etching Tank (QE2-蝕刻主槽(銅) Main Etching Tank) | 雙氧水 (%) | 藥液單值-移動全距圖 |  |  | 6.404337 | 3.217103 | 移動全距法 | 10 | 0 | 0 | 0 | 0 | 0 | 0
1044 | 藥液 | 管制圖 | ST 藥液管制 / ST | 剝膜 (1) 槽 Stripping Tank (1) (ST-剝膜 (1) 槽 Stripping Tank (1)) | HO (%) | 藥液單值-移動全距圖 |  |  | 17.30845 | 8.024156 | 移動全距法 | 11 | 0 | 0 | 0 | 0 | 1 | 9.09
1045 | 藥液 | 管制圖 | ST 藥液管制 / ST | 剝膜 (2) 槽Stripping Tank (2) (ST-剝膜 (2) 槽Stripping Tank (2)) | HO (%) | 藥液單值-移動全距圖 |  |  | 13.18202 | 9.662989 | 移動全距法 | 12 | 0 | 0 | 0 | 0 | 0 | 0
1046 | 藥液 | 管制圖 | ST 藥液管制 / ST | 剝膜 小槽Resist Stripping Small Tank (ST-剝膜 小槽Resist Stripping Small Tank) | HO (%) | 藥液單值-移動全距圖 |  |  | 16.6868 | 10.99389 | 移動全距法 | 7 | 0 | 0 | 0 | 0 | 0 | 0
1047 | 藥液 | 管制圖 | ST 藥液管制 / ST | 剝膜 添加桶 Resist Stripping Additive Tank (ST-剝膜 添加桶 Resist Stripping Additive Tank) | HO (%) | 藥液單值-移動全距圖 |  |  | 14.88083 | 9.898167 | 移動全距法 | 12 | 0 | 0 | 0 | 0 | 3 | 25
1064 | 藥液 | 管制圖 | ST2 藥液管制 / ST2 | 剝膜 (2) 槽 Stripping Tank (2) (ST2-剝膜 (2) 槽 Stripping Tank (2)) | HO (%) | 藥液單值-移動全距圖 |  |  | 16.97436 | 15.50779 | 移動全距法 | 7 | 0 | 0 | 0 | 0 | 0 | 0
1065 | 藥液 | 管制圖 | ST2 藥液管制 / ST2 | 剝膜 (3) 槽 Stripping Tank (3) (ST2-剝膜 (3) 槽 Stripping Tank (3)) | HO (%) | 藥液單值-移動全距圖 |  |  | 17.39784 | 13.20007 | 移動全距法 | 6 | 0 | 0 | 0 | 0 | 0 | 0
1066 | 藥液 | 管制圖 | ST2 藥液管制 / ST2 | 硫酸洗(4) H2SO3 (ST2-硫酸洗(4) H2SO3) | CHO (%) | 藥液單值-移動全距圖 |  |  | 5.814752 | 4.798582 | 移動全距法 | 6 | 0 | 0 | 0 | 0 | 0 | 0